## Tech.specif.
Technická specifikace výrobků
Sociální bydlení TLAPNET
Popis |  | Požadované parametry | Způsob prokázání | Výrobce/výrobek (doplní uchazeč)
Kontaktní zateplovací systém | Kompletní zateplovací systém | Platná certifikace dle ETAG004 | např. evropské technické schválení dle ETAG 004 - ETA, popř. POV
| Kompletní zateplovací systém | Platné osvědčení vydané výrobcem ETICS | např. osvědčení dodavatele pro provádění vnějšího KZS ETICS
| Tmel na lepení izolantu | Minerální, cemententový lepící tmel s organickými zušlechťujícími přísadami | např. technický list výrobku, certifikát výrobce
| Armovací tmel na stěrkování izolantu plochy | Armovací tmel s prodyšností pro vodní páry μ > 22 | např. technický list výrobku, certifikát výrobce
| Tmel na lepení soklových desek (XPS) | Disperzní systémový tmel, prodyšnost pro vodní páry μ > 500, kapilární nasákavost < 0,06 kg/m2.h0,5 podle ČSN EN 1062 | např. technický list výrobku, certifikát výrobce
| Armovací tmel na stěrkování izolantu soklu | Disperzní dvousložkový armovací tmel se zvýšenou mechanickou odolností min. 50J, prodyšnost pro vodní páry μ > 100, odolnost proti krupobití min. HW 4 | např. technický list výrobku, certifikát výrobce; mechanická odolnost proti nárazu - certifikát z nezávislé akreditované zkušebny
| Výplňová nízko expanzní polyuretanová pěna | Tepelná vodivost 0,040 W/m2K, třída hořlavosti B1 | např. technický list výrobku, certifikát výrobce
| Izolant - Soklová deska | Soklová deska ƛmax=0,038 W/mK | např. technický list výrobku, certifikát výrobce
| Izolant EPS 70F | EPS ƛmax=0,038 W/mK | např. technický list výrobku, certifikát výrobce
| Výztužná síťovina | Výztužná síťovina s gramáží min. 160 g/m2 | např. technický list výrobku, certifikát výrobce
| Omítka - hlavní plocha | Strukturní omítka na bázi akrylátové pryskyřice. Nasákavost W2, difúze vodních par V1 | např. technický list výrobku, certifikát výrobce
| Omítka - soklová část | Dekorativní omítka na bázi syntetické pryskyřice s barevnými kamínky. Nasákavost W3, difúze vodních par V2 | např. technický list výrobku, certifikát výrobce
Výplně otvorů - okna | Okna - rám | Min. 6 komor, minimální stavební hlouka rámů 80 mm, dle ČSN EN 12608 třída profilů A, ČSN EN 12207 čistý materiál | např. technický list, potvrzení notofikované osoby
| Okna - zasklení | Hloubka drážky pro uložení skla 30 mm | např. technický list
| Okna - vlastnosti | Součinitel prostupu tepla oken Uw≤0,9 W/m2K, voděodolnost dle EN 1027 třída E 900, zatížení větrem dle ČSN EN 12211 třída C3, klasifikace na reakci na oheň dle EN 13501-1+A1:2010 minimálně do třídy C | např. technický list, certifikát notifikované osoby a potvrzení notifikované osoby
| Okna - provedení | Provedení oken musí splňovat požadavky ČSN 730540-2 - 2012, z hlediska kritických povrchových teplot na styku rám okna a ostění | např. technický list vyobrazení průběhu izotherm ve stavu po provedení prací
| Okna - kotvení | Kotvení oken a jejich sestav musí být provedeno ocelo-hliníkovými pozinkovanými rámovými kotvami, případně turbošrouby. Kotvy budou osazeny krytkami. Kotvení bude prováděno do 150mm od každého rohu výrobku a pak každých max. 700 mm | např. technický list a nákres kotvení pro pozici O1
| Okna - připojovací (osazovací) spára | Osazovací spáry musí být na interiérové straně parotěsně uzavřeny /kryty parotěsnou páskou/ a na vnější straně opatřeny proti zatékání srážkové vody /kryty difúzně propustnou páskou/ - v systémovém provedení. Okna budou opatřena izolačním podkladovým profilem z materiálu s hodnotou tepelné vodivosti Λ 0,04 W/mK nebo lepší. | např. technický list
Keramická dlažba | Vnitřní keramická dlažba | Vysoce slinutá neglazovaná dlažba. Tloušťka min. 9 mm. Protiskluznost min. R9/A, μ ≥ 0,6 | např. technický list výrobku, certifikát výrobce
Datum: |  |  |  | razítko a podpis uchazeče